## Tabelle1
Sortierrichtlinien | Stand 20.11.2024
Renchtalholz GmbH
heim. Douglasie
Gkl.: I/II ca. 80 %
Gkl.: III ca. 20 %
Merkmal | Beschreibung
Äste: | deutlich ausgeprägt, bei schmalen Elementen
in der Größe bis zur Elementbreite möglich,
insbesondere bei kerngetrennten / Kreuzschnitten
zu berücksichtigen
Risse | teilweise deutliche Risse im Astbereich möglich,
ebenso Endrisse im Stirnbereich
bis 1/3 der Elementbreite möglich
Farbe: | deutlicher Farbunterschied von Kernholz zu
Splintholz möglich !
leichte dunke Verfärbungen möglich
Harzgallen: | ausgeprägte Harzgallen bis 2 x 20 mm bleiben
unberücksichtigt
Bearbeitung: | kleine Hobelfehler sind zulässig. Im Bereich der Äste
kann es wegen Faserwechsel zu rauen Stellen um die
Astholzzone kommen
Mikrorillung kann aufgrund des Faserwechsels unter-
Toleranzen: | Dimensionsschwankungen von +/- 2 mm sind erlaubt
Produktionsbedingte Mehrstückzahlen und Verlust-
längen von bis zu 10 % müssen toleriert werden
sonstiges: | nicht zulässig:
Insektenfraß, Lineatusbefall
Fäule, Ringschäle, durchgehende Risse
Die oben stehenden Sortierkriterien treffen in der Regel auf 95 % der Ware zu. Ein entsprechender Verschnitt
muss einkalkuliert werden
Die Klassifizierung nach Aussehen berücksichtigt keine Merkmale, die nach dem Zusammensetzen der
Elemente nicht mehr sichtbar sind !
Hobelware aus einh. Douglasie wird nicht nach A-Sort. / B-Sort. Sortiert. Die Merkmale werden
unter Berücksichtigung und Maßgaben der DIN / EN als "freie Klasse" im Zuge dieser Herstellernorm beschrieben.
Renchtalholz bietet heim. Douglasie als originalsortierte Ware in hobelfallenden Qualitäten, erzeugt
aus GKL. I/III gemäß Tegernseer Gebrauch (TG) - 2017 an.
Die Ware wird trocken unsortiert geliefert. Soweit nicht ausdrücklich anders vereinbart, ist mit einer Holzrestfeuchte
von a. 16 +/- 2% zu rechnen.
Unter Berücksichtigung der DIN EN 14519:2006 und DIN EN 15146:2007 werden typische und mögliche Merkmale
im Rahmen einer freien Sortierung ergänzend beschrieben.
Bei europäischer und heimischer Lärche ist im Besonderen eine deutlich ausgeprägte Sturktur, schwarze Äste und
ausgeprägte Harzgallen zu berücksichtigen. Lärche neigt zum Verzug, arbeitet stark und bildet Trockenrisse aus.
Geometrische Eigenschaften sind zum Zeitpunkt der Produktion bzw. Lieferung zu berücksichtigen! Auf eine
ordnungsgemäße Lagerung ist unbedingt zu achten.
Renchtalholz GmbH
Renchtalholzstraße 2
D- 77728 Oppenau
www.renchtalholz.de