## Tabelle1
Sortierrichtlinien | Stand 20.11.2024
Renchtalholz GmbH
heim. und europ. Lärche
Merkmal | Beschreibung
Äste: | ausgeprägt, bei schmalen Holzelementen in der Größe
bis zur Elementbreite möglich, insbesondere bei Kern-
getrennten / Kreuschnitten zu berücksichtigen
oftmals schwarz oder schwarz umrandet
Harzgallen: | ausgeprägt, Harzgallen bis 2 x 20 mm bleiben unberück-
sichtigt, Vorkommen ohne Begrenzung der Anzahl und
Größe zu berücksichtigen
Splint / Kernholz: | Splintholzanteile möglich, ohne Begrenzung vorkommend
Risse: | trocknungsbedingt geringe, gerade Risse und Pech-
risse bleiben unberücksichtigt
Risse bis 1/3 der Elementlänge sind möglich
Farbe: | Ware, insbesondere Splintanteile darf leicht farbig sein
Bearbeitung: | Ware maßhaltig gehobelt
Maße / Toleranzen gem DIN 14519 / 15146 sind zu berück-
sichtigen
Hobelfehler bis 10% der Elemenlänge sind zulässig. Im
Bereich Äste und im Wechsel der Faserneigung sind raue
Stellen nicht auszuschließen
Toleranzen: | höchstens 5% der Liefermenge darf Merkmale, die über die
Beschreibung hinaus gehen, aufzeigen. Die Klassifizierung
nach dem Aussehen berücksichtigt keine Merkmale, die
nach dem Zusammensetzen der Elemente nicht mehr sicht-
bar sind.
Die oben stehenden Sortierkriterien treffen in der Regel auf 95 % der Ware zu. Ein entsprechender Verschnitt
muss einkalkuliert werden
Hobelware aus europäischer oder heimischer Lärche wird nicht nach A-Sort. / B-Sort. Sortiert. Die Merkmale werden
unter Berücksichtigung und Maßgaben der DIN / EN als "freie Klasse" im Zuge dieser Herstellernorm beschrieben.
Renchtalholz bietet europ. und heimische Lärche als originalsortierte Ware in hobelfallenden Qualitäten, erzeugt
aus GKL. I/III gemäß Tegernseer Gebrauch (TG) - 2017 an.
Die Ware wird trocken unsortiert geliefert. Soweit nicht ausdrücklich anders vereinbart, ist mit einer Holzrestfeuchte
von a. 18 +/- 2% zu rechnen.
Unter Berücksichtigung der DIN EN 14519:2006 und DIN EN 15146:2007 werden typische und mögliche Merkmale
im Rahmen einer freien Sortierung ergänzend beschrieben.
Bei europäischer und heimischer Lärche ist im Besonderen eine deutlich ausgeprägte Sturktur, schwarze Äste und
ausgeprägte Harzgallen zu berücksichtigen. Lärche neigt zum Verzug, arbeitet stark und bildet Trockenrisse aus.
Geometrische Eigenschaften sind zum Zeitpunkt der Produktion bzw. Lieferung zu berücksichtigen! Auf eine
ordnungsgemäße Lagerung ist unbedingt zu achten.
Renchtalholz GmbH
Renchtalholzstraße 2
D- 77728 Oppenau
www.renchtalholz.de