## Tabelle1
Sortierrichtlinien | Stand 01.01.2023
Renchtalholz GmbH
DOMUS ETERNA by Renchtalholz | Weißtanne und Fichte keilgezinkt
Qualität 0/1 - Rift - Halbrift
zulässig | nicht zulässig
Äste und Holzbeschaffenheit:
ein Ast / Laufmeter ohne Rücksicht auf die Lage | lose Äste, Durchfalläste
Astgröße max: 2 cm Durchmesser und 5 cm Länge | faule Äste
fest verwachsene Äste | Baumkante
kleine Kantenäste
Wuchs / Erscheinungsbild
Montage muss technisch möglich sein
Für Weißtanne typischer Wimmerwuchs
je nach Lichteinfall kann ein Schattenspiel möglich sein
Risse: | starke und vor allem durchgehende Risse
Endrisse bis maximal 10 cm | Ringschäle
nicht durchgehende Trocknungsrisse
Haarrisse
Ausrisse an Kanten sind vereinzelt zu tolerieren
Markröhre:
geschlossene Markröhre bis max. 300 mm lang | offene Markröhre
Schnittbild:
Rift - Halbrift
feiner Bandsägenschnitt:
unterschiedliche Rauheit, und unterschiedliches
Erscheinungsbild je nach Holzart und Holzbeschaffenheit
Dadurch auch unterschiedliches Farbenspiel möglich
Toleranzen:
Dimensionsschwankungen von +/- 2 mm sind erlaubt
Produktionsbedingte Mehrstückzahlen und Verlust-
längen von bis zu 10 % müssen toleriert werden
Sonstiges:
Insektenfraß, Lineatusbefall
Fäule, Ringschäle
Die oben stehenden Sortierkriterien treffen in der Regel auf 95 % der Ware zu. Ein entsprechender Verschnitt
muss einkalkuliert werden
Renchtalholz GmbH
Renchtalholzstraße 2
D- 77728 Oppenau
www.renchtalholz.de